## Página 1
|  | INARPROYECT S.A.S | [11 empty] | CODIGO
|  | FORMATO RELACIÓN Y CONTROL DE CILINDROS | [11 empty] | REVISIÓN N°
Página 1 de 1
URBANIZACION CAMINOS DE ESPERANZA SAMACA-BOYACA
Fecha Emisión: |  | SAMACA-BOYACA
RELACIÓN DE RESULTADOS Y TOMA DE MUESTRAS DE CILINDRO - RESISTENCIA A LA COMPRESIÓN DE CONCRETO
ELEMENTO | ID. CILINDRO | CANTIDAD CILINDROS | CONCRETERA | FECHA DE MOLDEO | FECHA DE DESENCOFRADO | FECHA DE INMERSION | FECHA DE SALIDA DE OBRA | RESISTENCIA DISEÑO PSI | TESTIGO |  | FECHA DE ROTURA | DÍA DE FALLA | RESISTENCIA OBTENIDA PSI | % RESISTENCIA ALCANZADA | % PROMEDIO RESISTENCIA ALCANZADA
COLUMNAS PUNTO FIJO PRIMER PISO BLOQUE B | COL 1ER PISO 13 JUNIO 2022 | 4 | ARGOS | 2022-06-13 | 2022-06-14 | 2022-06-14 | 2022-07-10 | 4000 | SI | NO | 2022-07-11 | 28 | 4200 | 105% | 105%
COL 1ER PISO 13 JUNIO 2022
COL 1ER PISO 13 JUNIO 2022
COL 1ER PISO 13 JUNIO 2022
DOVELAS 303B | DOV 303B 19 JULIO 2022 | 4 | MANUAL | 2022-07-19 | 2022-07-20 | 2022-07-20 | 2022-07-26 | 1800 | SI | NO | 2022-07-27 | 8 | 2030 | 112.8% | 133%
| DOV 303B 19 JULIO 2022 | [9 empty] | 2022-08-02 | 14 | 2290 | 127.2%
| DOV 303B 19 JULIO 2022 | [9 empty] | 2022-08-16 | 28 | 2860 | 158.9%
| DOV 303B 19 JULIO 2022 | [9 empty] | TESTIGO
DOVELAS 202B | DOV 202B 12 JULIO | 4 | MANUAL | 2022-07-12 | 2022-07-13 | 2022-07-13 | 2022-07-26 | 1800 | SI | NO | 2022-07-27 | 15 | 1840 | 102.2% | 107.2%
| DOV 202B 12 JULIO | [9 empty] | 2022-08-02 | 21 | 1890 | 105%
| DOV 202B 12 JULIO | [9 empty] | 2022-08-09 | 28 | 2060 | 114.4%
| DOV 202B 12 JULIO | [9 empty] | TESTIGO
ENTREPISO 201-202B | ENTREPISO 201-202B 18 JULIO | 4 | ARGOS | 2022-07-18 | 2022-07-19 | 2022-07-20 | 2022-07-26 | 3000 | SI | NO | 2022-07-27 | 9 | 2240 | 74.67% | 86.44%
| ENTREPISO 201-202B 18 JULIO | [9 empty] | 2022-08-01 | 14 | 2390 | 79.67%
| ENTREPISO 201-202B 18 JULIO | [9 empty] | 2022-08-16 | 29 | 3150 | 105%
| ENTREPISO 201-202B 18 JULIO | [9 empty] | TESTIGO
ENTREPISO 204-203B | ENTREPISO 204-203B 11 JULIO | 4 | ARGOS | 2022-07-11 | 2022-07-12 | 2022-07-12 | 2022-07-26 | 3000 | SI | NO | 2022-07-27 | 16 | 3500 | 116.7% | 114.4%
| ENTREPISO 204-203B 11 JULIO | [9 empty] | 2022-08-01 | 21 | 3260 | 108.7%
| ENTREPISO 204-203B 11 JULIO | [9 empty] | 2022-08-08 | 28 | 3540 | 118%
| ENTREPISO 204-203B 11 JULIO | [9 empty] | TESTIGO
ENTREPISO 304-303B | ENTREPISO 304-303B 27 JULIO | 4 | ARGOS | 2022-07-27 | 2022-07-28 | 2022-07-28 | 2022-08-03 | 3000 | SI | NO | 2022-08-04 | 8 | 2250 | 75% | 87.22%
| ENTREPISO 304-303B 27 JULIO | [9 empty] | 2022-08-10 | 14 | 2190 | 73%
| ENTREPISO 304-303B 27 JULIO | [9 empty] | 2022-08-24 | 28 | 3410 | 113.7%
| ENTREPISO 304-303B 27 JULIO | [9 empty] | TESTIGO
COLUMNAS 3ER PISO BLOQUE B | COL 3ER PISO 18 JULIO | 4 | MANUAL | 2022-07-18 | 2022-07-19 | 2022-07-19 | 2022-07-26 | 4000 | SI | NO | 2022-07-27 | 9 | 3130 | 78.25% | 91.5%
| COL 3ER PISO 18 JULIO | [9 empty] | 2022-08-01 | 14 | 3610 | 90.25%
| COL 3ER PISO 18 JULIO | [9 empty] | 2022-08-16 | 29 | 4240 | 106%
| COL 3ER PISO 18 JULIO | [9 empty] | TESTIGO
DOV 302B | DOV 302B 12 JULIO | 3 | MANUAL | 2022-07-27 | 2022-07-28 | 2022-07-28 | 2022-08-03 | 1800 | SI | NO | 2022-08-04 | 8 | 2100 | 116.7% | 150.4%
| DOV 302B 12 JULIO | [9 empty] | 2022-08-10 | 14 | 2540 | 141.1%
| DOV 302B 12 JULIO | [9 empty] | 2022-08-24 | 28 | 3480 | 193.3%
| DOV 302B 12 JULIO | [9 empty] | TESTIGO
ENTREPISO 401-402B | ENTREPISO 401-402B HOLCIM | 4 | HOLCIM | 2022-08-03 | 2022-08-04 | 2022-08-04 | 2022-08-15 | 3000 | SI | NO | 2022-08-17 | 14 | 2900 | 96.67% | 100%
| ENTREPISO 401-402B HOLCIM | [9 empty] | 2022-08-24 | 21 | 3100 | 103.3%
ENTREPISO 401-402B HOLCIM
| ENTREPISO 401-402B HOLCIM | [9 empty] | TESTIGO
ENTREPISO 503-504B | ENTREPISO 503-504B COLCONCRETO | 4 | COLCONCRETOS | 2022-08-12 | 2022-08-13 | 2022-08-13 | 2022-08-15 | 3000 | SI | NO | 2022-08-19 | 7 | 2470 | 82.33% | 89.83%
| ENTREPISO 503-504B COLCONCRETO | [9 empty] | 2022-08-26 | 14 | 2920 | 97.33%
ENTREPISO 503-504B COLCONCRETO
| ENTREPISO 503-504B COLCONCRETO | [9 empty] | TESTIGO
DOVELAS 403B | DOV 403B 8 AGOSTO | 3 | MANUAL | 2022-08-08 | 2022-08-09 | 2022-08-09 | 2022-08-15 | 1800 | SI | NO | 2022-08-19 | 14 | 4020 | 223.3% | 255.8%
| DOV 403B 8 AGOSTO | [9 empty] | 2022-08-26 | 21 | 5190 | 288.3%
DOV 403B 8 AGOSTO
| DOV 403B 8 AGOSTO | [9 empty] | TESTIGO